## Sheet1
12 | Самовыравнивающийся состав для толщины слоя 20-80мм
1 | Портландцемент |  | 25-40%\
2 | Мука известняковая |  | 5-15%
3 | Песок (до 2,5мм) |  | 35-70%
4 | Зола уноса |  | 0-7%
5 | Микрокремнезем |  | 0-2%
6 | Поликарбоксилатный пластификатор | Sika Viscocrete 225VP | 0,08-0,15%
7 | Модифицированные эфиры целлюлозы | Wekcelo 400 | 0,04-0,1%
8 | Пеногаситель | Peramin Defoam 50PE | 0,08-0,12%
9 | Ускоритель схватывания | Формиат кальция | 0-0,5%
10 | Редиспергируемый порошок (полимер) | Dairen 1200 | 0-2%
11 | Вода |  | 19