## Sheet1
11 | Самовыравнивающийся состав для толщины слоя 3-30мм
1 | Цемент ПЦ 500 Д0 |  | 20-30%
2 | Цемент глиноземистый |  | 3-10%
3 | Песок |  | 36-78%
4 | Известняковая мука |  | 5-15%
5 | Гипс Г16 |  | 1,5-6%
6 | Поликарбоксилатный пластификатор | Sika Viscocrete 225VP | 0,12-0,18%
7 | Пеногаситель | Peramin Defoam 50PE | 0,08-0,12%
8 | Модифицированные эфиры целлюлозы | Wekcelo 400 | 0,04-0,1%
9 | Редиспергируемый порошок (полимер) | Dairen 1200 (1400) | 1,5-2,5%
10 | Ускоритель схватывания | Карбонат лития | 0.1%
11 | Замедлитель твердения | Винная кислота | 0,05-0,2%
12 | Вода |  | 22%