## Sheet1
13 | Пол гипсовый
1 | Гипс Г16 |  | 40-50%
2 | Цемент ПЦ 500 |  | 2-4%
3 | Песок 0,63 |  | 43-57%
4 | Поликарбоксилатный пластификатор | Sika Viscocrete 225VP | 0,1-0,18%
5 | Модифицированные эфиры целлюлозы | Wekcelo 400 | 0,04-0,1%
6 | Пеногаситель | Peramin Defoam 50PE | 0,08-0,12%
7 | Замедлитель твердения | Винная кислота | 0,03-0,1%
8 | Редиспергируемый порошок (полимер) | Dairen 1200 (1400) | 0-2,5%
9 | Вода |  | 24%